## Tabelle1
|  | hexagonal | [6 empty] | kubisch
Druck in kbar | Druck in Pa | innere Energie in Ry | innere Energie in J | Volumen in A | Volumen in m^3 | Enthalpie in J | Vergleichsenthalpie in Ry | intensive Enthalpie in kJ/mol | innere Energie in Ry | innere Energie in J | Volumen in A | Volumen in m^3 | Enthalpie in J | Vergleichsenthalpie | intensive Enthalpie in kJ/mol | diff
0 | 0 | -135.8558916 | -2.961487e-16 | 42.6685 | 4.26685e-29 | -2.961487e-16 | -135.8559 | -89172.47 | -67.90227344 | -1.480184e-16 | 16.47215 | 1.647215e-29 | -1.480184e-16 | -67.89352 | -89138.77 | -33.70141
10 | 1000000000 | -135.8558 | -2.961486e-16 | 42.45291 | 4.245291e-29 | -2.961062e-16 | -135.8363 | -89159.65 | -67.9020977 | -1.48018e-16 | 16.41877 | 1.641877e-29 | -1.480016e-16 | -67.88598 | -89128.65 | -30.99898
20 | 2000000000 | -135.8557 | -2.961483e-16 | 42.24412 | 4.224412e-29 | -2.960638e-16 | -135.8169 | -89146.89 | -67.90190256 | -1.480176e-16 | 16.36625 | 1.636625e-29 | -1.479849e-16 | -67.87846 | -89118.57 | -28.32282
30 | 3000000000 | -135.8555 | -2.961478e-16 | 42.04879 | 4.204879e-29 | -2.960216e-16 | -135.7976 | -89134.2 | -67.90168664 | -1.480171e-16 | 16.3139 | 1.63139e-29 | -1.479682e-16 | -67.87096 | -89108.52 | -25.67418
40 | 4000000000 | -135.8551 | -2.961471e-16 | 41.84943 | 4.184943e-29 | -2.959797e-16 | -135.7783 | -89121.57 | -67.90145412 | -1.480166e-16 | 16.26277 | 1.626277e-29 | -1.479516e-16 | -67.86349 | -89098.52 | -23.04848
50 | 5000000000 | -135.8547 | -2.961462e-16 | 41.64911 | 4.164911e-29 | -2.959379e-16 | -135.7592 | -89108.99 | -67.90120174 | -1.480161e-16 | 16.21212 | 1.621212e-29 | -1.47935e-16 | -67.85604 | -89088.55 | -20.44841
60 | 6000000000 | -135.8542 | -2.961451e-16 | 41.45424 | 4.145424e-29 | -2.958964e-16 | -135.7401 | -89096.48 | -67.90093358 | -1.480155e-16 | 16.1625 | 1.61625e-29 | -1.479185e-16 | -67.84861 | -89078.61 | -17.87025
70 | 7000000000 | -135.8537 | -2.961439e-16 | 41.27271 | 4.127271e-29 | -2.95855e-16 | -135.7211 | -89084.02 | -67.9006471 | -1.480149e-16 | 16.11328 | 1.611328e-29 | -1.479021e-16 | -67.84121 | -89068.71 | -15.31569
80 | 8000000000 | -135.853 | -2.961425e-16 | 41.09001 | 4.109001e-29 | -2.958138e-16 | -135.7023 | -89071.62 | -67.90034291 | -1.480142e-16 | 16.06464 | 1.606464e-29 | -1.478857e-16 | -67.83383 | -89058.84 | -12.78363
90 | 9000000000 | -135.8524 | -2.96141e-16 | 40.91147 | 4.091147e-29 | -2.957728e-16 | -135.6835 | -89059.28 | -67.90002332 | -1.480135e-16 | 16.01674 | 1.601674e-29 | -1.478694e-16 | -67.82647 | -89049 | -10.27238
100 | 10000000000 | -135.8516 | -2.961393e-16 | 40.73018 | 4.073018e-29 | -2.95732e-16 | -135.6647 | -89046.99 | -67.89968534 | -1.480128e-16 | 15.96926 | 1.596926e-29 | -1.478531e-16 | -67.81913 | -89039.2 | -7.783513
110 | 11000000000 | -135.8507 | -2.961375e-16 | 40.55641 | 4.055641e-29 | -2.956913e-16 | -135.6461 | -89034.75 | -67.89933408 | -1.48012e-16 | 15.9225 | 1.59225e-29 | -1.478369e-16 | -67.81182 | -89029.43 | -5.312385
120 | 12000000000 | -135.8498 | -2.961355e-16 | 40.38306 | 4.038306e-29 | -2.956509e-16 | -135.6275 | -89022.56 | -67.8989673 | -1.480112e-16 | 15.87635 | 1.587635e-29 | -1.478207e-16 | -67.80452 | -89019.7 | -2.861349
130 | 13000000000 | -135.8488 | -2.961334e-16 | 40.21644 | 4.021644e-29 | -2.956106e-16 | -135.609 | -89010.42 | -67.89858546 | -1.480104e-16 | 15.83078 | 1.583078e-29 | -1.478046e-16 | -67.79725 | -89009.99 | -0.4294363
131 | 13100000000 | -135.8487 | -2.961332e-16 | 40.19985 | 4.019985e-29 | -2.956065e-16 | -135.6072 | -89009.21 | -67.89854653 | -1.480103e-16 | 15.82625 | 1.582625e-29 | -1.47803e-16 | -67.79652 | -89009.02 | -0.1871638
132 | 13200000000 | -135.8486 | -2.961329e-16 | 40.18336 | 4.018336e-29 | -2.956025e-16 | -135.6053 | -89008 | -67.89850753 | -1.480102e-16 | 15.82173 | 1.582173e-29 | -1.478014e-16 | -67.7958 | -89008.05 | 0.05505201
135 | 13500000000 | -135.8483 | -2.961323e-16 | 40.13526 | 4.013526e-29 | -2.955905e-16 | -135.5998 | -89004.37 | -67.89838834 | -1.480099e-16 | 15.80815 | 1.580815e-29 | -1.477965e-16 | -67.79362 | -89005.15 | 0.7789893
140 | 14000000000 | -135.8478 | -2.961312e-16 | 40.05385 | 4.005385e-29 | -2.955704e-16 | -135.5906 | -88998.33 | -67.89818793 | -1.480095e-16 | 15.78573 | 1.578573e-29 | -1.477885e-16 | -67.79 | -89000.32 | 1.982871
150 | 15000000000 | -135.8468 | -2.96129e-16 | 39.90458 | 3.990458e-29 | -2.955304e-16 | -135.5723 | -88986.29 | -67.89777839 | -1.480086e-16 | 15.74128 | 1.574128e-29 | -1.477725e-16 | -67.78277 | -88990.67 | 4.379413
160 | 16000000000 | -135.8457 | -2.961266e-16 | 39.74784 | 3.974784e-29 | -2.954906e-16 | -135.554 | -88974.3 | -67.89735406 | -1.480077e-16 | 15.69736 | 1.569736e-29 | -1.477565e-16 | -67.77555 | -88981.06 | 6.757355
170 | 17000000000 | -135.8446 | -2.96124e-16 | 39.59441 | 3.959441e-29 | -2.954509e-16 | -135.5358 | -88962.36 | -67.89691596 | -1.480067e-16 | 15.65396 | 1.565396e-29 | -1.477406e-16 | -67.76836 | -88971.48 | 9.117882
180 | 18000000000 | -135.8434 | -2.961214e-16 | 39.44348 | 3.944348e-29 | -2.954114e-16 | -135.5177 | -88950.46 | -67.89646489 | -1.480057e-16 | 15.61109 | 1.561109e-29 | -1.477247e-16 | -67.76119 | -88961.92 | 11.46225
190 | 19000000000 | -135.8420999 | -2.961187e-16 | 39.29562 | 3.929562e-29 | -2.953721e-16 | -135.4996 | -88938.61 | -67.89600071 | -1.480047e-16 | 15.56872 | 1.556872e-29 | -1.477089e-16 | -67.75404 | -88952.4 | 13.78981
200 | 20000000000 | -135.840733 | -2.961157e-16 | 39.1428 | 3.91428e-29 | -2.953328e-16 | -135.4816 | -88926.8 | -67.89552345 | -1.480037e-16 | 15.52684 | 1.552684e-29 | -1.476932e-16 | -67.74691 | -88942.9 | 16.10108
[6 empty] | Druck p | Wurtzit | kubisch | Differenz
[6 empty] | 0 | -89172.47 | -89138.77 | 33.70141
[6 empty] | 1 | -89159.65 | -89128.65 | 30.99898
[6 empty] | 2 | -89146.89 | -89118.57 | 28.32282
[6 empty] | 3 | -89134.2 | -89108.52 | 25.67418
[6 empty] | 4 | -89121.57 | -89098.52 | 23.04848
[6 empty] | 5 | -89108.99 | -89088.55 | 20.44841
[6 empty] | 6 | -89096.48 | -89078.61 | 17.87025
[6 empty] | 7 | -89084.02 | -89068.71 | 15.31569
[6 empty] | 8 | -89071.62 | -89058.84 | 12.78363
[6 empty] | 9 | -89059.28 | -89049 | 10.27238
[6 empty] | 10 | -89046.99 | -89039.2 | 7.783513
[6 empty] | 11 | -89034.75 | -89029.43 | 5.312385
[6 empty] | 12 | -89022.56 | -89019.7 | 2.861349
[6 empty] | 13 | -89010.42 | -89009.99 | 0.4294363
[6 empty] | 13.1 | -89009.21 | -89009.02 | 0.1871638
[6 empty] | 13.2 | -89008 | -89008.05 | -0.05505201
[6 empty] | 13.5 | -89004.37 | -89005.15 | -0.7789893
[6 empty] | 14 | -88998.33 | -89000.32 | -1.982871
[6 empty] | 15 | -88986.29 | -88990.67 | -4.379413
[6 empty] | 16 | -88974.3 | -88981.06 | -6.757355
[6 empty] | 17 | -88962.36 | -88971.48 | -9.117882
[6 empty] | 18 | -88950.46 | -88961.92 | -11.46225
[6 empty] | 19 | -88938.61 | -88952.4 | -13.78981
[6 empty] | 20 | -88926.8 | -88942.9 | -16.10108

## B' Wurtzit
AUSGABE: ZUSAMMENFASSUNG
Regressions-Statistik
Multipler Korrelationskoeffizient | 0.9999938
Bestimmtheitsmaß | 0.9999875
Adjustiertes Bestimmtheitsmaß | 0.9565093
Standardfehler | 1.21413e-06
Beobachtungen | 24
ANOVA
| Freiheitsgrade (df) | Quadratsummen (SS) | Mittlere Quadratsumme (MS) | Prüfgröße (F) | F krit
Regression | 1 | 2.722991e-06 | 2.722991e-06 | 1847207.9 | 1.15005e-55
Residue | 23 | 3.390457e-11 | 1.474112e-12
Gesamt | 24 | 2.723025e-06
| Koeffizienten | Standardfehler | t-Statistik | P-Wert | Untere 95% | Obere 95% | Untere 95,0% | Obere 95,0%
Schnittpunkt | 0 | #N/A | #N/A | #N/A | #N/A | #N/A | #N/A | #N/A
x | 3.921557 | 0.002885365 | 1359.12 | 6.474943e-58 | 3.915589 | 3.927526 | 3.915589 | 3.927526

## B' Kubisch
AUSGABE: ZUSAMMENFASSUNG
Regressions-Statistik
Multipler Korrelationskoeffizient | 0.9998049
Bestimmtheitsmaß | 0.9996099
Adjustiertes Bestimmtheitsmaß | 0.9561316
Standardfehler | 7.481862e-06
Beobachtungen | 24
ANOVA
| Freiheitsgrade (df) | Quadratsummen (SS) | Mittlere Quadratsumme (MS) | Prüfgröße (F) | F krit
Regression | 1 | 3.299004e-06 | 3.299004e-06 | 58933.66 | 3.286539e-39
Residue | 23 | 1.2875e-09 | 5.597826e-11
Gesamt | 24 | 3.300291e-06
| Koeffizienten | Standardfehler | t-Statistik | P-Wert | Untere 95% | Obere 95% | Untere 95,0% | Obere 95,0%
Schnittpunkt | 0 | #N/A | #N/A | #N/A | #N/A | #N/A | #N/A | #N/A
x | 4.056466 | 0.0167096 | 242.7625 | 1.035565e-40 | 4.021899 | 4.091032 | 4.021899 | 4.091032

## Birch
kubisch |  |  | wurtzit | [8 empty] | wurtzit | kubisch
u0 in eV | v in A | B in Gpa | u0 in eV | v in A | B in Gpa | [6 empty] | 3.93377769 | 3.93139372
-923.867 | 16.891 | 254.29 | -1848.415 | 42.688 | 194.71
-1.480198e-16 | 1.6891e-29 | 254290000000 | -2.961487e-16 | 4.2688e-29 | 194710000000
21.344
Wurtzit |  |  |  |  | kubisch
Volumen in m^3 | innere Energie in J | y | x | y | Volumen in m^3 | innere Energie in J | y | x | y
4.26685e-29 | -2.961487e-16 | -1.71744e-06 | 2.82754e-11 | -1.71744e-06 | 1.647215e-29 | -1.480184e-16 | 3.076877e-05 | 4.81038e-06 | 3.076877e-05
4.245291e-29 | -2.961486e-16 | -1.632443e-06 | 5.017717e-08 | -1.632443e-06 | 1.641877e-29 | -1.48018e-16 | 3.944025e-05 | 6.949979e-06 | 3.944025e-05 | dv | vk | vw
4.224412e-29 | -2.961483e-16 | -3.351497e-07 | 3.419409e-07 | -3.351497e-07 | 1.636625e-29 | -1.480176e-16 | 5.032465e-05 | 9.612866e-06 | 5.032465e-05 | 3.985435 | 16.10972 | 20.09515
4.204879e-29 | -2.961478e-16 | 2.351635e-06 | 1.033031e-06 | 2.351635e-06 | 1.63139e-29 | -1.480171e-16 | 6.29892e-05 | 1.288905e-05 | 6.29892e-05
4.184943e-29 | -2.961471e-16 | 7.495142e-06 | 2.360237e-06 | 7.495142e-06 | 1.626277e-29 | -1.480166e-16 | 7.798521e-05 | 1.675811e-05 | 7.798521e-05
4.164911e-29 | -2.961462e-16 | 1.614121e-05 | 4.542024e-06 | 1.614121e-05 | 1.621212e-29 | -1.480161e-16 | 9.625326e-05 | 2.131215e-05 | 9.625326e-05
4.145424e-29 | -2.961451e-16 | 2.868265e-05 | 7.696921e-06 | 2.868265e-05 | 1.61625e-29 | -1.480155e-16 | 0.0001171032 | 2.653733e-05 | 0.0001171032
4.127271e-29 | -2.961439e-16 | 4.455857e-05 | 1.174675e-05 | 4.455857e-05 | 1.611328e-29 | -1.480149e-16 | 0.000140693 | 3.25343e-05 | 0.000140693
4.109001e-29 | -2.961425e-16 | 6.572515e-05 | 1.709665e-05 | 6.572515e-05 | 1.606464e-29 | -1.480142e-16 | 0.000167787 | 3.932358e-05 | 0.000167787
4.091147e-29 | -2.96141e-16 | 9.177977e-05 | 2.374782e-05 | 9.177977e-05 | 1.601674e-29 | -1.480135e-16 | 0.0001977272 | 4.691372e-05 | 0.0001977272
4.073018e-29 | -2.961393e-16 | 0.000124878 | 3.213914e-05 | 0.000124878 | 1.596926e-29 | -1.480128e-16 | 0.0002320195 | 5.538816e-05 | 0.0002320195
4.055641e-29 | -2.961375e-16 | 0.0001633792 | 4.19234e-05 | 0.0001633792 | 1.59225e-29 | -1.48012e-16 | 0.000268285 | 6.472382e-05 | 0.000268285
4.038306e-29 | -2.961355e-16 | 0.000209138 | 5.357488e-05 | 0.000209138 | 1.587635e-29 | -1.480112e-16 | 0.0003084876 | 7.496437e-05 | 0.0003084876
4.021644e-29 | -2.961334e-16 | 0.000260969 | 6.673758e-05 | 0.000260969 | 1.583078e-29 | -1.480104e-16 | 0.0003525587 | 8.613983e-05 | 0.0003525587
4.019985e-29 | -2.961332e-16 | 0.0002665679 | 6.816056e-05 | 0.0002665679 | 1.582625e-29 | -1.480103e-16 | 0.0003570911 | 8.731092e-05 | 0.0003570911
4.018336e-29 | -2.961329e-16 | 0.0002722613 | 6.959586e-05 | 0.0002722613 | 1.582173e-29 | -1.480102e-16 | 0.0003616234 | 8.849053e-05 | 0.0003616234
4.013526e-29 | -2.961323e-16 | 0.0002891444 | 7.390319e-05 | 0.0002891444 | 1.580815e-29 | -1.480099e-16 | 0.0003762751 | 9.210187e-05 | 0.0003762751
4.005385e-29 | -2.961312e-16 | 0.0003195833 | 8.161346e-05 | 0.0003195833 | 1.578573e-29 | -1.480095e-16 | 0.0004011627 | 9.828877e-05 | 0.0004011627
3.990458e-29 | -2.96129e-16 | 0.000380841 | 9.718866e-05 | 0.000380841 | 1.574128e-29 | -1.480086e-16 | 0.0004520262 | 0.0001114102 | 0.0004520262
3.974784e-29 | -2.961266e-16 | 0.0004535708 | 0.0001156775 | 0.0004535708 | 1.569736e-29 | -1.480077e-16 | 0.000507652 | 0.0001255423 | 0.000507652
3.959441e-29 | -2.96124e-16 | 0.000533661 | 0.0001360524 | 0.000533661 | 1.565396e-29 | -1.480067e-16 | 0.0005675035 | 0.0001407067 | 0.0005675035
3.944348e-29 | -2.961214e-16 | 0.0006219478 | 0.0001584522 | 0.0006219478 | 1.561109e-29 | -1.480057e-16 | 0.0006313907 | 0.0001569157 | 0.0006313907
3.929562e-29 | -2.961187e-16 | 0.0007177298 | 0.0001828183 | 0.0007177298 | 1.556872e-29 | -1.480047e-16 | 0.0006996417 | 0.0001741952 | 0.0006996417
3.91428e-29 | -2.961157e-16 | 0.0008273915 | 0.0002106877 | 0.0008273915 | 1.552684e-29 | -1.480037e-16 | 0.000772569 | 0.000192563 | 0.000772569
[5 empty] | x | Wurtzit | Kochsalz
[5 empty] | 2.82754e-11 | -1.71744e-06
[5 empty] | 5.017717e-08 | -1.632443e-06
[5 empty] | 3.419409e-07 | -3.351497e-07
[5 empty] | 1.033031e-06 | 2.351635e-06
[5 empty] | 2.360237e-06 | 7.495142e-06
[5 empty] | 4.542024e-06 | 1.614121e-05
[5 empty] | 7.696921e-06 | 2.868265e-05
[5 empty] | 1.174675e-05 | 4.455857e-05
[5 empty] | 1.709665e-05 | 6.572515e-05
[5 empty] | 2.374782e-05 | 9.177977e-05
[5 empty] | 3.213914e-05 | 0.000124878
[5 empty] | 4.19234e-05 | 0.0001633792
[5 empty] | 5.357488e-05 | 0.000209138
[5 empty] | 6.673758e-05 | 0.000260969
[5 empty] | 6.816056e-05 | 0.0002665679
[5 empty] | 6.959586e-05 | 0.0002722613
[5 empty] | 7.390319e-05 | 0.0002891444
[5 empty] | 8.161346e-05 | 0.0003195833
[5 empty] | 9.718866e-05 | 0.000380841
[5 empty] | 0.0001156775 | 0.0004535708
[5 empty] | 0.0001360524 | 0.000533661
[5 empty] | 0.0001584522 | 0.0006219478
[5 empty] | 0.0001828183 | 0.0007177298
[5 empty] | 0.0002106877 | 0.0008273915
[5 empty] | 4.81038e-06 |  | 3.076877e-05
[5 empty] | 6.949979e-06 |  | 3.944025e-05
[5 empty] | 9.612866e-06 |  | 5.032465e-05
[5 empty] | 1.288905e-05 |  | 6.29892e-05
[5 empty] | 1.675811e-05 |  | 7.798521e-05
[5 empty] | 2.131215e-05 |  | 9.625326e-05
[5 empty] | 2.653733e-05 |  | 0.0001171032
[5 empty] | 3.25343e-05 |  | 0.000140693
[5 empty] | 3.932358e-05 |  | 0.000167787
[5 empty] | 4.691372e-05 |  | 0.0001977272
[5 empty] | 5.538816e-05 |  | 0.0002320195
[5 empty] | 6.472382e-05 |  | 0.000268285
[5 empty] | 7.496437e-05 |  | 0.0003084876
[5 empty] | 8.613983e-05 |  | 0.0003525587
[5 empty] | 8.731092e-05 |  | 0.0003570911
[5 empty] | 8.849053e-05 |  | 0.0003616234
[5 empty] | 9.210187e-05 |  | 0.0003762751
[5 empty] | 9.828877e-05 |  | 0.0004011627
[5 empty] | 0.0001114102 |  | 0.0004520262
[5 empty] | 0.0001255423 |  | 0.000507652
[5 empty] | 0.0001407067 |  | 0.0005675035
[5 empty] | 0.0001569157 |  | 0.0006313907
[5 empty] | 0.0001741952 |  | 0.0006996417
[5 empty] | 0.000192563 |  | 0.000772569